## final_plots
Params | RH [%] | PC | CaCl_1 | CaCl_12 | ZnN_5 | ZnN_15 | LiCl_10 | p_20 | p_tr_40 LiCl_10 | p_tr_90 LiCl_10
| RH [%] | dm [g/g] | dm [g/g] | dm [g/g] | dm [g/g] | dm [g/g] | dm [g/g]
| 0 | 0 | 0 | 0 | 0 | 0 | 0 | 0 | 0 | 0
| 5 |  |  | 0.01208155 | 0.008923754 | 0.004207146 | 0.04897539 | 1.16965 | 4.471031 | 62.51431
| 10 | 0.01749478 | 0.04642177 | 0.02901102 | 0.02656373 | 0.01501405 | 0.09460509 | 2.3393 | 8.554838 | 109.3915
| 15 |  |  | 0.06708002 | 0.07402565 | 0.07396226 | 0.2495818 | 3.50895 | 12.50422 | 151.7511
| 20 | 0.02787703 | 0.06914612 | 0.1002628 | 0.09807828 | 0.09352067 | 0.3063986 | 4.6786 | 16.36876 | 191.4202
| 25 |  |  | 0.1322974 | 0.1200349 | 0.1328944 | 0.3699367 | 5.84825 | 20.17142 | 229.2015
| 30 | 0.03724803 | 0.09839584 | 0.1581318 | 0.1407463 | 0.1565636 | 0.4334747 | 7.0179 | 23.92548 | 265.5437
| 35 |  |  | 0.2247015 | 0.1618935 | 0.1779847 | 0.5091707 | 8.18755 | 27.6396 | 300.731
| 40 | 0.0461471 | 0.125542 | 0.2901613 | 0.1829992 | 0.2006102 | 0.5812821 | 9.3572 | 31.31987 | 334.9591
| 45 |  |  | 0.3540774 | 0.2069066 | 0.2253071 | 0.6497192 | 10.52685 | 34.97079 | 368.37
| 50 | 0.0558889 | 0.165882 | 0.4228542 | 0.2334495 | 0.2525251 | 0.7284921 | 11.6965 | 38.59584 | 401.0713
Xa |  | 0.02254319 | 0.05652236 | 0.05903245 | 0.06264693 | 0.05902146 | 0.2065635 |  | pA | 12.282
Xc |  | 0.008709528 | 0.02295308 | 0.007682476 | 0.005789053 | 0.001764111 | 0.02847475 |  | pC | 42.47
DeltaX |  | 0.01383367 | 0.03356927 | 0.05134997 | 0.05685788 | 0.05725735 | 0.1780887 |  | p0_20 | 23.393
qst |  | 48.89091 | 48.86398 | 48.67002 | 48.71072 | 48.59686 | 48.75483 |  | p0_40 | 73.849
Qu |  | 37.54319 | 91.05347 | 138.7291 | 153.7379 | 154.4561 | 481.9698 |  | p0_90 | 701.82
W0_20 |  | 0.1237728 | 0.9423397 | 2.643373 | 0.3234521 | 0.3109891 | 1.123821
E_20 |  | 2286.776 | 509.3896 | 733.8459 | 3360.919 | 3578.74 | 3115.48
n_20 |  | 0.7455432 | 0.4668802 | 0.7215907 | 1.506305 | 1.907794 | 1.301709
Note on J1: [Commento in thread] La versione di Excel in uso consente di leggere questo commento in thread, ma tutte le modifiche a esso apportate verranno rimosse se il file viene aperto in una versione più recente di Excel. Ulteriori informazioni: https://go.microsoft.com/fwlink/?linkid=870924 Commento: Giusto come reminder: Curva costruita con la DA con i parametri W0, E, n, che si trovano righe 22-24. Water uptake (dm nella tabella) in ordinata cosi come si trova in colonna G. Pressioni si usano queste per costruire la curva a 40 °C. Su questa curva, nell’ultimo grafico del PDF, si evidenzia il punto A (pA; Xa).
Note on K1: [Commento in thread] La versione di Excel in uso consente di leggere questo commento in thread, ma tutte le modifiche a esso apportate verranno rimosse se il file viene aperto in una versione più recente di Excel. Ulteriori informazioni: https://go.microsoft.com/fwlink/?linkid=870924 Commento: Giusto come reminder: Curva costruita con la DA con i parametri W0, E, n, che si trovano righe 22-24. Water uptake (dm nella tabella) in ordinata cosi come si trova in colonna G. Pressioni si usano queste per costruire la curva a 90 °C. Su questa curva, nell’ultimo grafico del PDF, si evidenzia il punto C (pC; Xa).

## Valori output_1_20
| RH [%] | SrB_50 | LiCl_50 | MgCl_50 | CaCl_50 | MgN_50 | ZnN_50 | AlS_50 | CuS_50 | KAlS_50 | MgS_50 | PC | KC_50 | - | - | - | - | - | - | - | - | - | - | -
|  | S01 | S02 | S03 | S04 | S05 | S06 | S07 | S08 | S09 | S10 | S11 | S12 | S13 | S14 | S15 | S16 | S17 | S18 | S19 | S20 | S21 | S22 | S23
| RH [%] | dm [g/g] | dm [g/g] | dm [g/g] | dm [g/g] | dm [g/g] | dm [g/g] | dm [g/g] | dm [g/g] | dm [g/g] | dm [g/g] | dm [g/g] | dm [g/g] | dm [g/g] | dm [g/g] | dm [g/g] | dm [g/g] | dm [g/g] | dm [g/g] | dm [g/g] | dm [g/g] | dm [g/g] | dm [g/g] | dm [g/g]
| 0 | 0 | 0 | 0 | 0 | 0 | 0 | 0 | 0 | 0 | 0 | 0 | 0 | 0 | 0 | 0 | 0 | 0 | 0 | 0 | 0 | 0 | 0 | 0
| 10 | 0.04921851 | 0.06046002 | 0.03725593 | 0.04642177 | 0.0304152 | 0.01762661 | 0.01012242 | 0.004735631 | 0.01923789 | 0.0220258 | 0.01749478 | 0.01538207 | 0 | 0 | 0 | 0 | 0 | 0 | 0 | 0 | 0 | 0 | 0
| 20 | 0.09699131 | 0.1223539 | 0.06500191 | 0.06914612 | 0.05160541 | 0.0693479 | 0.01738301 | 0.007561977 | 0.02981359 | 0.03213032 | 0.02787703 | 0.02765193 | 0 | 0 | 0 | 0 | 0 | 0 | 0 | 0 | 0 | 0 | 0
| 30 | 0.1180184 | 0.1824754 | 0.09323266 | 0.09839584 | 0.07457462 | 0.095643 | 0.02365432 | 0.009847107 | 0.03909304 | 0.04105087 | 0.03724803 | 0.03430326 | 0 | 0 | 0 | 0 | 0 | 0 | 0 | 0 | 0 | 0 | 0
| 40 | 0.1333108 | 0.2595639 | 0.1263937 | 0.125542 | 0.09480359 | 0.1230553 | 0.02990796 | 0.01205707 | 0.04847537 | 0.04982853 | 0.0461471 | 0.04431469 | 0 | 0 | 0 | 0 | 0 | 0 | 0 | 0 | 0 | 0 | 0
| 50 | 0.1562977 | 0.3291248 | 0.1712102 | 0.165882 | 0.1159508 | 0.1550811 | 0.04066635 | 0.01524422 | 0.05913337 | 0.05960643 | 0.0558889 | 0.05429858 | 0 | 0 | 0 | 0 | 0 | 0 | 0 | 0 | 0 | 0 | 0
| 60 | 0.2251136 | 0.4164692 | 0.2663717 | 0.3285585 | 0.1417033 | 0.1982373 | 0.05084177 | 0.01943864 | 0.07287766 | 0.07358945 | 0.06910268 | 0.06874423 | 0 | 0 | 0 | 0 | 0 | 0 | 0 | 0 | 0 | 0 | 0
| 70 | 0.2664932 | 0.5391218 | 0.3583253 | 0.4257237 | 0.1832516 | 0.2677094 | 0.1140318 | 0.0324278 | 0.09380272 | 0.09537029 | 0.08609182 | 0.09858573 | 0 | 0 | 0 | 0 | 0 | 0 | 0 | 0 | 0 | 0 | 0
| 80 | 0.3302652 | 0.74418 | 0.4814906 | 0.56134 | 0.2661617 | 0.3920266 | 0.2021305 | 0.07256791 | 0.1309205 | 0.1333388 | 0.1151487 | 0.2377405 | 0 | 0 | 0 | 0 | 0 | 0 | 0 | 0 | 0 | 0 | 0
| 90 | 0.4666602 | 1.093777 | 0.675042 | 0.7889984 | 0.4059137 | 0.6131662 | 0.2314555 | 0.0899319 | 0.1889428 | 0.1854536 | 0.1631497 | 0.587452 | 0 | 0 | 0 | 0 | 0 | 0 | 0 | 0 | 0 | 0 | 0
Xa |  | 0.07247378 | 0.08850231 | 0.04925139 | 0.05652236 | 0.04100528 | 0.04088522 | 0.01306672 | 0.006027773 | 0.024328 | 0.02691076 | 0.02254319 | 0.02096096 |  | pA | 12.282 | mbar
Xc |  | 0.01381089 | 0.01960981 | 0.01653723 | 0.02295308 | 0.01287228 | 0.002417839 | 0.004167264 | 0.002468796 | 0.009637453 | 0.01240368 | 0.008709528 | 0.007984498 |  | pC | 42.47 | mbar
deltax |  | 0.05866289 | 0.0688925 | 0.03271416 | 0.03356927 | 0.028133 | 0.03846738 | 0.008899458 | 0.003558978 | 0.01469055 | 0.01450708 | 0.01383367 | 0.01297646
qst |  | 48.87981 | 48.7882 | 48.82966 | 48.86398 | 48.85561 | 48.66665 | 48.8458 | 48.89107 | 48.89742 | 48.91808 | 48.89091 | 48.88216
Qu |  | 159.1691 | 186.5746 | 88.67175 | 91.05347 | 76.29501 | 103.9178 | 24.12996 | 9.658742 | 39.87399 | 39.39265 | 37.54319 | 35.21051
W0_20 |  | 0.1769578 | 0.8487336 | 1.00169 | 0.9423397 | 0.2593259 | 0.2001622 | 0.1099339 | 0.03963326 | 0.125323 | 0.1363472 | 0.1237728 | 0.1337958
E_20 |  | 4980.875 | 1805.642 | 559.0152 | 509.3896 | 2212.089 | 3567.903 | 1638.613 | 1768.717 | 2421.575 | 2232.273 | 2286.776 | 1944.544
n_20 |  | 1.764032 | 0.8583082 | 0.5194818 | 0.4668802 | 0.8191259 | 1.718324 | 0.7218168 | 0.6519277 | 0.7524709 | 0.6557255 | 0.7455432 | 0.7043374

## Valori output_2_20
| RH [%] | SrB_2 | LiCl_2 | MgCl_2 | CaCl_2 | MgN_2 | ZnN_2 | AlS_2 | CuS_2 | KAlS_2 | MgS_2 | KC_2 | SrB_50_bis | CaCl_50_bis | MgN_50_bis | ZnN_50_bis | AlS_50_bis | MgS_50_bis | - | - | - | - | - | -
|  | S07 | S09 | S10 | S11 | S13 | S15 | S17 | S19 | S20 | S21 | S23 | S12 | S13 | S14 | S15 | S16 | S17 | S18 | S19 | S20 | S21 | S22 | S23
| RH [%] | dm [g] | dm [g] | dm [g] | dm [g] | dm [g] | dm [g] | dm [g] | dm [g] | dm [g] | dm [g] | dm [g] | dm [g] | dm [g] | dm [g] | dm [g] | dm [g] | dm [g] | dm [g] | dm [g] | dm [g] | dm [g] | dm [g] | dm [g]
| 0 | 0 | 0 | 0 | 0 | 0 | 0 | 0 | 0 | 0 | 0 | 0 | 0 | 0 | 0 | 0 | 0 | 0 | 0 | 0 | 0 | 0 | 0 | 0
| 10 | 0.02740201 | 0.02526991 | 0.01641154 | 0.03123591 | 0.01879507 | 0.01268938 | 0.005741758 | 0.001738679 | 0.00830926 | 0.009928072 | 0.008466332 | 0.03176724 | 0.0356392 | 0.0190362 | 0.01154507 | 0.003149668 | 0.009102077 | 0 | 0 | 0 | 0 | 0 | 0
| 20 | 0.04973564 | 0.03988497 | 0.04271477 | 0.0773777 | 0.03564228 | 0.03379881 | 0.01263736 | 0.005086285 | 0.01720277 | 0.01779624 | 0.01500228 | 0.08052431 | 0.05357894 | 0.03629825 | 0.056058 | 0.008982385 | 0.01742238 | 0 | 0 | 0 | 0 | 0 | 0
| 30 | 0.06718323 | 0.05336854 | 0.08619043 | 0.1302366 | 0.05327547 | 0.05099469 | 0.02057692 | 0.008589594 | 0.02707001 | 0.02691386 | 0.01995744 | 0.10292 | 0.07844629 | 0.06003357 | 0.08051233 | 0.01547614 | 0.02655238 | 0 | 0 | 0 | 0 | 0 | 0
| 40 | 0.08025524 | 0.06640422 | 0.1265777 | 0.2008497 | 0.06691043 | 0.06780515 | 0.02706044 | 0.01159984 | 0.03554156 | 0.03437679 | 0.02375741 | 0.1169043 | 0.1040344 | 0.07990889 | 0.1047393 | 0.02053117 | 0.03420259 | 0 | 0 | 0 | 0 | 0 | 0
| 50 | 0.1003099 | 0.09016548 | 0.1996688 | 0.3137832 | 0.08232239 | 0.08956684 | 0.04717033 | 0.01793175 | 0.05047226 | 0.04416979 | 0.02843897 | 0.1419507 | 0.1515467 | 0.1020379 | 0.1352314 | 0.03491854 | 0.04442149 | 0 | 0 | 0 | 0 | 0 | 0
| 60 | 0.1297174 | 0.1183348 | 0.3234267 | 0.5277349 | 0.100229 | 0.1186516 | 0.05769231 | 0.0238225 | 0.06799961 | 0.05703576 | 0.0376957 | 0.2078646 | 0.3276404 | 0.1295133 | 0.1767886 | 0.04417312 | 0.05972191 | 0 | 0 | 0 | 0 | 0 | 0
| 70 | 0.1620784 | 0.1560747 | 0.4295199 | 0.6747526 | 0.1333424 | 0.1677192 | 0.09107143 | 0.03430647 | 0.1035736 | 0.07672306 | 0.06099711 | 0.2521759 | 0.4213835 | 0.1748741 | 0.2445938 | 0.09227359 | 0.08289591 | 0 | 0 | 0 | 0 | 0 | 0
| 80 | 0.2075843 | 0.2219603 | 0.5910691 | 0.9139588 | 0.2001162 | 0.2634528 | 0.1470055 | 0.06640716 | 0.1732611 | 0.109175 | 0.1898161 | 0.321158 | 0.5692462 | 0.2700072 | 0.368558 | 0.1583388 | 0.122878 | 0 | 0 | 0 | 0 | 0 | 0
| 90 | 0.3243573 | 0.3759134 | 0.8587563 | 1.313949 | 0.3009944 | 0.462006 | 0.1943132 | 0.09705463 | 0.2508358 | 0.1787728 | 0.474145 | 0.4861931 | 0.8386826 | 0.4400384 | 0.6076445 | 0.1882412 | 0.177323 | 0 | 0 | 0 | 0 | 0 | 0
Xc |  | 0.03863578 | 0.03139738 | 0.02831353 | 0.04986713 | 0.02747026 | 0.02258794 | 0.00782419 | 0.002989747 | 0.0121408 | 0.01375885 | 0.01167776 | [8 empty] | pA | 12.282 | mbar
Xa |  | 0.01464349 | 0.01325807 | 0.00404253 | 0.009907428 | 0.006944407 | 0.003866931 | 0.001651135 | 0.0005663181 | 0.002576302 | 0.003848755 | 0.003562657 | [8 empty] | pC | 42.47 | mbar
DeltaX |  | 0.02399229 | 0.01813931 | 0.024271 | 0.0399597 | 0.02052586 | 0.01872101 | 0.006173055 | 0.002423429 | 0.009564502 | 0.009910095 | 0.008115105
qst |  | 48.88143 | 48.8699 | 48.68158 | 48.72253 | 48.83092 | 48.75816 | 48.73446 | 48.72134 | 48.77363 | 48.82868 | 48.88685
Qu |  | 65.10004 | 49.20712 | 65.58704 | 108.0731 | 55.63677 | 50.66898 | 16.69944 | 6.554133 | 25.89484 | 26.86077 | 22.02176
W0_20 |  | 0.2467912 | 0.5320105 | 1.378158 | 4.295188 | 0.1576123 | 0.1892143 | 0.562189 | 0.1661925 | 0.1461426 | 0.1106642 | 0.04259889
E_20 |  | 1950.173 | 455.3523 | 639.2793 | 263.8786 | 2636.388 | 2223.336 | 288.2231 | 428.4898 | 1523.901 | 1867.202 | 3689.615
n_20 |  | 0.7071077 | 0.4468571 | 0.6824497 | 0.5199988 | 0.9756514 | 1.015825 | 0.5215627 | 0.5822203 | 0.8138396 | 0.8013437 | 1.093822

## Valori output_3_20
| RH [%] | SrB_3 | MgCl_4 | LiCl_3 | LiCl_4 | ZnN_3 | MgCl_5 | LiCl_5 | MgCl_6 | LiCl_6 | MgCl_7 | ZnN_4 | KAlS_3 | KAlS_4 | KAlS_5 | CaCl_3 | KAlS_6 | MgCl_8 | KAlS_7 | MgCl_9
|  | S01 | S02 | S03 | S04 | S05 | S06 | S07 | S08 | S09 | S10 | S11 | S12 | S13 | S14 | S15 | S16 | S17 | S18 | S19
| RH [%] | dm [g] | dm [g] | dm [g] | dm [g] | dm [g] | dm [g] | dm [g] | dm [g] | dm [g] | dm [g] | dm [g] | dm [g] | dm [g] | dm [g] | dm [g] | dm [g] | dm [g] | dm [g] | dm [g]
| 0 | 0 | 0 | 0 | 0 | 0 | 0 | 0 | 0 | 0 | 0 | 0 | 0 | 0 | 0 | 0 | 0 | 0 | 0 | 0
| 5 | 0.005479582 | 0.007699185 | 0.01913857 | 0.0168893 | 0.0002899571 | 0.005075594 | 0.01008356 | 0.006762702 | 0.01175043 | 0.006765826 | 0.0003367079 | 0.002674845 | 0.003756885 | 0.002326417 | 0.003282766 | 0.003002096 | 0.003004821 | 0.00194742 | 0.004767122
| 10 | 0.01920222 | 0.01862706 | 0.05602308 | 0.05023485 | 0.005633453 | 0.0149388 | 0.04244518 | 0.01844216 | 0.04610066 | 0.01831156 | 0.01176233 | 0.00822898 | 0.009225092 | 0.007622326 | 0.01133676 | 0.008496498 | 0.008798288 | 0.007323991 | 0.01418481
| 15 | 0.03949405 | 0.02806477 | 0.1022978 | 0.09445684 | 0.0127374 | 0.02402808 | 0.07782488 | 0.028914 | 0.08363215 | 0.02813159 | 0.04666771 | 0.0131357 | 0.01413177 | 0.01252104 | 0.02206182 | 0.01536922 | 0.01131672 | 0.01229838 | 0.02452329
| 20 | 0.0561065 | 0.03751904 | 0.1339501 | 0.1282021 | 0.01855726 | 0.03183945 | 0.1033827 | 0.03966186 | 0.1096707 | 0.03723943 | 0.05988911 | 0.01748019 | 0.01905182 | 0.01723062 | 0.03480548 | 0.01965523 | 0.0203528 | 0.01672241 | 0.03474521
| 25 | 0.0720715 | 0.05045036 | 0.1604894 | 0.1628136 | 0.02514343 | 0.04152268 | 0.1293592 | 0.05360131 | 0.1318107 | 0.05086696 | 0.07299827 | 0.02245506 | 0.0239585 | 0.02205368 | 0.05299323 | 0.02601816 | 0.0486608 | 0.02159096 | 0.0585342
| 30 | 0.08203581 | 0.06060004 | 0.1964986 | 0.198491 | 0.03083901 | 0.04850612 | 0.1615813 | 0.06529802 | 0.1635314 | 0.06174158 | 0.08547891 | 0.02661215 | 0.02804963 | 0.02610127 | 0.06981486 | 0.03041746 | 0.07296958 | 0.02582448 | 0.0784652
| 35 | 0.0913211 | 0.07237234 | 0.2469711 | 0.2439455 | 0.03688669 | 0.05579554 | 0.2030495 | 0.07928923 | 0.2082713 | 0.07484866 | 0.09867786 | 0.03109294 | 0.03235467 | 0.03050822 | 0.09252916 | 0.03491116 | 0.1008128 | 0.03020617 | 0.1012751
| 40 | 0.1009696 | 0.0847076 | 0.288869 | 0.2835204 | 0.04310006 | 0.06358891 | 0.2382547 | 0.09405676 | 0.2447914 | 0.08869532 | 0.1125278 | 0.03547151 | 0.03663298 | 0.03476386 | 0.1170582 | 0.03955592 | 0.1286344 | 0.0345032 | 0.1247494
| 45 | 0.1136184 | 0.1013809 | 0.3303491 | 0.3258603 | 0.04999689 | 0.07338013 | 0.2751697 | 0.1122229 | 0.2806863 | 0.1065549 | 0.1282184 | 0.04058267 | 0.04149955 | 0.03966257 | 0.1446456 | 0.04484263 | 0.1657299 | 0.03947758 | 0.1578162
| 50 | 0.1315258 | 0.1244453 | 0.3761464 | 0.3722143 | 0.05790858 | 0.08452124 | 0.316446 | 0.1360304 | 0.3202957 | 0.1308516 | 0.1464006 | 0.04671607 | 0.04714156 | 0.04520437 | 0.1734769 | 0.05124332 | 0.2184332 | 0.04510817 | 0.2065248
Xc |  | 0.03704005 | 0.02685351 | 0.09010051 | 0.08575863 | 0.01151843 | 0.02281781 | 0.06859768 | 0.02747123 | 0.07274858 | 0.0251928 | 0.03627193 | 0.01258229 | 0.01409792 | 0.01214157 | 0.0213008 | 0.01405618 | 0.01422368 | 0.01181643 | 0.02389857 | pA | 12.282 | mbar
Xa |  | 0.003539589 | 0.006601123 | 0.01595504 | 0.01237656 | 0.0009091982 | 0.004849923 | 0.01008472 | 0.005499625 | 0.01181291 | 0.003771444 | 0.002501856 | 0.002922215 | 0.004363992 | 0.002863876 | 0.001755272 | 0.002646051 | 0.0004744296 | 0.003069057 | 0.003073308 | pC | 42.47 | mbar
DeltaX |  | 0.03350046 | 0.02025239 | 0.07414547 | 0.07338207 | 0.01060923 | 0.01796789 | 0.05851296 | 0.0219716 | 0.06093567 | 0.02142136 | 0.03377007 | 0.009660073 | 0.009733925 | 0.009277693 | 0.01954553 | 0.01141013 | 0.01374925 | 0.008747375 | 0.02082526
qst |  | 48.72306 | 48.77324 | 48.75402 | 48.73068 | 48.65885 | 48.7874 | 48.72509 | 48.74783 | 48.73946 | 48.71785 | 48.6744 | 48.79347 | 48.82734 | 48.79359 | 48.61734 | 48.77795 | 48.5025 | 48.79595 | 48.65634
Qu |  | 90.60478 | 54.83067 | 200.66 | 198.4989 | 28.65572 | 48.65981 | 158.2597 | 59.45423 | 164.861 | 57.92964 | 91.24273 | 26.16422 | 26.38255 | 25.12861 | 52.7478 | 30.8944 | 37.01766 | 23.69339 | 56.24652
W0_20 |  | 0.1724161 | 0.7770676 | 0.9231419 | 0.7936124 | 0.1009758 | 0.1936189 | 0.7669883 | 0.6025782 | 0.795732 | 0.3676146 | 0.1968057 | 0.1253323 | 0.1841376 | 0.1282664 | 0.6896475 | 0.1022515 | 1.074911 | 0.1830426 | 2.208006
E_20 |  | 3542.777 | 588.1475 | 1891.961 | 2183.31 | 2574.551 | 2035.968 | 1903.943 | 942.5585 | 1864.386 | 1561.633 | 3358.522 | 1705.589 | 1048.355 | 1605.389 | 1185.812 | 2394.939 | 1039.733 | 1042.782 | 421.9657
n_20 |  | 1.55758 | 0.5856414 | 0.9345748 | 1.051777 | 1.301521 | 0.915394 | 0.9822219 | 0.7045374 | 0.9498152 | 0.9000236 | 1.593386 | 0.8262676 | 0.6316953 | 0.8030722 | 0.9091567 | 1.026064 | 0.9748002 | 0.6723139 | 0.6280331
Note on G1: [Commento in thread] La versione di Excel in uso consente di leggere questo commento in thread, ma tutte le modifiche a esso apportate verranno rimosse se il file viene aperto in una versione più recente di Excel. Ulteriori informazioni: https://go.microsoft.com/fwlink/?linkid=870924 Commento: Come per ZnN4
Note on M1: [Commento in thread] La versione di Excel in uso consente di leggere questo commento in thread, ma tutte le modifiche a esso apportate verranno rimosse se il file viene aperto in una versione più recente di Excel. Ulteriori informazioni: https://go.microsoft.com/fwlink/?linkid=870924 Commento: Per questi due campioni evidenziati i dati da considerare sono quelli che si trovano in ‘Valori output_4_20’

## Valori output_4_20
| RH [%] | CaCl_4 | LiCl_7 | ZnN_5 | MgN_3 | CaCl_5 | MgN_4 | ZnN_6 | SrB_4 | LiCl_8 | CaCl_6 | ZnN_7 | KAlS_8 | MgCl_10 | MgCl_11 | AlS_3 | AlS_4 | MgS_3 | CaCl_7 | MgCl_12 | AlS_5 | ZnN_3 | ZnN_4 | -
|  | S01 | S02 | S03 | S04 | S05 | S06 | S07 | S08 | S09 | S10 | S11 | S12 | S13 | S14 | S15 | S16 | S17 | S18 | S19 | S20 | S21 | S22 | S23
| RH [%] | dm [g] | dm [g] | dm [g] | dm [g] | dm [g] | dm [g] | dm [g] | dm [g] | dm [g] | dm [g] | dm [g] | dm [g] | dm [g] | dm [g] | dm [g] | dm [g] | dm [g] | dm [g] | dm [g] | dm [g] | dm [g] | dm [g] | dm [g]
| 0 | 0 | 0 | 0 | 0 | 0 | 0 | 0 | 0 | 0 | 0 | 0 | 0 | 0 | 0 | 0 | 0 | 0 | 0 | 0 | 0 | 0 | 0 | 0
| 5 | 0.01720068 | 0.0175219 | 0.008923754 | 0.007117213 | 0.01232128 | 0.008339004 | 0.007716135 | 0.01195209 | 0.02341098 | 0.01442703 | 0.005160807 | 0.006207267 | 0.01491508 | 0.004411798 | 0.009010507 | 0.001076473 | 0.004799533 | 0.01331993 | 0.01137381 | 0.000994662 | 0.004010339 | 0.00451778 | 0
| 10 | 0.0247467 | 0.04049838 | 0.02656373 | 0.01647698 | 0.02027905 | 0.01768146 | 0.01999518 | 0.02661266 | 0.05601913 | 0.03059225 | 0.01255604 | 0.01148808 | 0.02386741 | 0.01042306 | 0.01542758 | 0.003622187 | 0.01062102 | 0.02032965 | 0.02029384 | 0.003381851 | 0.009461894 | 0.02084179 | 0
| 15 | 0.03217336 | 0.07528067 | 0.07402565 | 0.03017446 | 0.03401947 | 0.0323987 | 0.03654035 | 0.06010834 | 0.1375395 | 0.05864041 | 0.02078738 | 0.01734329 | 0.03405171 | 0.02478036 | 0.02224365 | 0.006604309 | 0.01675274 | 0.02815547 | 0.03080342 | 0.006233215 | 0.01765489 | 0.04976617 | 0
| 20 | 0.03843297 | 0.1046644 | 0.09807828 | 0.04123983 | 0.04840977 | 0.04694294 | 0.04668633 | 0.07818557 | 0.1805488 | 0.08465015 | 0.02684196 | 0.02162352 | 0.04098361 | 0.04238965 | 0.02736401 | 0.008815443 | 0.02133328 | 0.03382445 | 0.0387049 | 0.008255694 | 0.0228558 | 0.06259596 | 0
| 25 | 0.04890987 | 0.1427531 | 0.1200349 | 0.05784315 | 0.07042627 | 0.06742713 | 0.05759279 | 0.09256038 | 0.2315848 | 0.1137254 | 0.03374706 | 0.02647816 | 0.04911462 | 0.0759178 | 0.03321585 | 0.01139025 | 0.02684454 | 0.04240808 | 0.04966203 | 0.01082524 | 0.02802538 | 0.07468455 | 0
| 30 | 0.06092515 | 0.1781518 | 0.1407463 | 0.07298302 | 0.0925754 | 0.08538541 | 0.06768312 | 0.1017046 | 0.2798615 | 0.1419 | 0.04088282 | 0.03096222 | 0.05630934 | 0.1095672 | 0.03865208 | 0.0137905 | 0.03191781 | 0.05141433 | 0.05980123 | 0.013229 | 0.03288165 | 0.0863143 | 0
| 35 | 0.07658745 | 0.2254497 | 0.1618935 | 0.08898622 | 0.1207061 | 0.1040818 | 0.07799603 | 0.1095691 | 0.3414659 | 0.1863346 | 0.04761493 | 0.03570568 | 0.06383258 | 0.153382 | 0.04460367 | 0.0163653 | 0.03731956 | 0.06214022 | 0.07074292 | 0.0158317 | 0.0379729 | 0.09815583 | 0
| 40 | 0.09276696 | 0.2684699 | 0.1829992 | 0.1025574 | 0.1534921 | 0.1203446 | 0.08806781 | 0.1170609 | 0.406933 | 0.23039 | 0.05418847 | 0.04004151 | 0.07046881 | 0.192603 | 0.05020614 | 0.01878009 | 0.04217384 | 0.07244349 | 0.08105188 | 0.01823547 | 0.04309548 | 0.1101032 | 0
| 45 | 0.1130179 | 0.3100704 | 0.2069066 | 0.1163917 | 0.1956418 | 0.1373571 | 0.09934524 | 0.1271494 | 0.4648417 | 0.2845901 | 0.06192968 | 0.04482203 | 0.07823844 | 0.235872 | 0.05713858 | 0.02291142 | 0.04735661 | 0.08421866 | 0.09420044 | 0.02214781 | 0.04914232 | 0.1240978 | 0
| 50 | 0.1423399 | 0.3539499 | 0.2334495 | 0.1310578 | 0.2497812 | 0.1554307 | 0.1116428 | 0.1444439 | 0.5242554 | 0.3517951 | 0.06988713 | 0.05036224 | 0.08758501 | 0.2908982 | 0.06548411 | 0.03014125 | 0.05357958 | 0.1011382 | 0.1108676 | 0.02950831 | 0.05581578 | 0.1398747 | 0
Xc |  | 0.02900352 | 0.07041269 | 0.06264693 | 0.02865916 | 0.03200986 | 0.03185037 | 0.03287997 | 0.05406251 | 0.117806 | 0.05429075 | 0.01929216 | 0.01643845 | 0.03254408 | 0.0231209 | 0.02102325 | 0.005710401 | 0.0157559 | 0.026219 | 0.02906655 | 0.005073839 | 0.01590737 | 0.04131957 |  | pA | 12.282 | mbar
Xa |  | 0.008350453 | 0.008398083 | 0.005789053 | 0.002780269 | 0.005350151 | 0.002604006 | 0.005537389 | 0.004696978 | 0.01417873 | 0.009642348 | 0.003679772 | 0.004382996 | 0.01102822 | 0.0004302456 | 0.006328938 | 0.001151191 | 0.003319864 | 0.008200659 | 0.007676967 | 0.0006226717 | 0.002940262 | 0.004596348 |  | pC | 42.47 | mbar
DeltaX |  | 0.02065307 | 0.06201461 | 0.05685788 | 0.0258789 | 0.02665971 | 0.02924637 | 0.02734259 | 0.04936554 | 0.1036273 | 0.0446484 | 0.01561239 | 0.01205546 | 0.02151586 | 0.02269066 | 0.01469431 | 0.004559211 | 0.01243604 | 0.01801834 | 0.02138958 | 0.004451167 | 0.01296711 | 0.03672322
qst |  | 48.78063 | 48.69496 | 48.71072 | 48.68596 | 48.68856 | 48.663 | 48.7792 | 48.76576 | 48.71003 | 48.70945 | 48.78031 | 48.83358 | 48.87116 | 48.47357 | 48.84135 | 48.7461 | 48.7981 | 48.81357 | 48.80219 | 48.69174 | 48.7835 | 48.74317
Qu |  | 55.92393 | 167.6269 | 153.7379 | 69.93833 | 72.05233 | 79.00172 | 74.0355 | 133.6302 | 280.1936 | 120.7216 | 42.27462 | 32.67894 | 58.36832 | 61.05452 | 39.83846 | 12.33659 | 33.68609 | 48.82263 | 57.94386 | 12.03081 | 35.11413 | 99.36201
W0_20 |  | 3.19132 | 0.8395029 | 0.3234521 | 0.2375442 | 4.998255 | 0.2785866 | 0.1818347 | 0.1563915 | 1.026166 | 3.441183 | 0.1387698 | 0.1026861 | 0.1858354 | 0.7358081 | 0.1604527 | 0.1410132 | 0.1045114 | 0.6829728 | 0.3942185 | 0.07277925 | 0.09991902 | 0.1869381
E_20 |  | 92.67409 | 1952.913 | 3360.919 | 2564.268 | 194.4599 | 2562.802 | 2985.614 | 4532.013 | 2381.183 | 410.3731 | 2405.609 | 2406.032 | 2356.93 | 1780.701 | 1881.337 | 843.2389 | 2482.625 | 465.3199 | 1172.073 | 1712.131 | 2679.474 | 3555.218
n_20 |  | 0.3948364 | 1.04094 | 1.506305 | 1.249204 | 0.5094865 | 1.289871 | 1.199314 | 2.006279 | 1.146299 | 0.5850961 | 1.024365 | 0.9128014 | 0.8118027 | 1.287365 | 0.779969 | 0.6807038 | 1.009084 | 0.5123907 | 0.6931907 | 0.9761478 | 1.095054 | 1.509107

## Valori output_5_20
| RH [%] | LiCl_9 | LiCl_10 | LiCl_11 | LiCl_12 | SrB_5 | CuS_3 | LiCl_13 | LiCl_14 | CaCl_8 | CaCl_9 | MgCl_13 | MgCl_14 | MgCl_15 | CaCl_10 | ZnN_8 | ZnN_9 | MgCl_16 | MgN_5 | KAlS_9 | ZnN_10 | - | - | -
|  | S01 | S02 | S03 | S04 | S05 | S06 | S07 | S08 | S09 | S10 | S11 | S12 | S13 | S14 | S15 | S16 | S17 | S18 | S19 | S20 | S21 | S22 | S23
| RH [%] | dm [g] | dm [g] | dm [g] | dm [g] | dm [g] | dm [g] | dm [g] | dm [g] | dm [g] | dm [g] | dm [g] | dm [g] | dm [g] | dm [g] | dm [g] | dm [g] | dm [g] | dm [g] | dm [g] | dm [g] | dm [g] | dm [g] | dm [g]
| 0 | 0 | 0 | 0 | 0 | 0 | 0 | 0 | 0 | 0 | 0 | 0 | 0 | 0 | 0 | 0 | 0 | 0 | 0 | 0 | 0 | 0 | 0 | 0
| 5 | 0.0383134 | 0.04897539 | 0.0263734 | 0.02293731 | 0.00997009 | 0.0002197229 | 0.02683872 | 0.04431836 | 0.00605211 | 0.008987316 | 0.004688756 | 0.01072657 | 0.01005609 | 0.006750193 | 0.0048563 | 0.003938752 | 0.01005818 | 0.006505492 | 0.002729693 | 0.003255191 | 0 | 0 | 0
| 10 | 0.07676617 | 0.09460509 | 0.05799298 | 0.06054648 | 0.02472195 | 0.001592991 | 0.06613154 | 0.0885279 | 0.01535253 | 0.02546971 | 0.01092555 | 0.02182901 | 0.02018185 | 0.01411064 | 0.007313705 | 0.01584992 | 0.02102397 | 0.01373382 | 0.007663485 | 0.01088711 | 0 | 0 | 0
| 15 | 0.1926946 | 0.2495818 | 0.1298333 | 0.1296928 | 0.04575594 | 0.002925061 | 0.1442817 | 0.2305145 | 0.02947412 | 0.05143684 | 0.01751957 | 0.03447827 | 0.03243262 | 0.02311505 | 0.009712601 | 0.05786327 | 0.03399842 | 0.02147845 | 0.01291941 | 0.02125448 | 0 | 0 | 0
| 20 | 0.2403076 | 0.3063986 | 0.1658182 | 0.1647207 | 0.05802011 | 0.00399621 | 0.1833423 | 0.2831338 | 0.04253573 | 0.07393339 | 0.02237206 | 0.04381704 | 0.04081656 | 0.03051287 | 0.01144449 | 0.07213135 | 0.04359535 | 0.02696423 | 0.01690375 | 0.02709467 | 0 | 0 | 0
| 25 | 0.2966755 | 0.3699367 | 0.2105209 | 0.2015274 | 0.0701875 | 0.005149755 | 0.2256107 | 0.3456863 | 0.06131893 | 0.1021502 | 0.02752225 | 0.05545436 | 0.05175517 | 0.04041398 | 0.01310616 | 0.08815527 | 0.05601928 | 0.03285015 | 0.02131195 | 0.03345461 | 0 | 0 | 0
| 30 | 0.3536641 | 0.4334747 | 0.2593946 | 0.2430419 | 0.08168698 | 0.006330765 | 0.2721031 | 0.4070574 | 0.08145843 | 0.1332723 | 0.03233009 | 0.06765548 | 0.06414529 | 0.0501781 | 0.01460401 | 0.09699769 | 0.06952938 | 0.03863281 | 0.02556756 | 0.03992395 | 0 | 0 | 0
| 35 | 0.4179125 | 0.5091707 | 0.3151595 | 0.3038158 | 0.09318646 | 0.007649103 | 0.3373347 | 0.4735893 | 0.1050286 | 0.1738678 | 0.0376589 | 0.08177928 | 0.07875332 | 0.06134954 | 0.01625398 | 0.1053339 | 0.08580696 | 0.04502214 | 0.03048439 | 0.04720026 | 0 | 0 | 0
| 40 | 0.4772704 | 0.5812821 | 0.3668182 | 0.3625032 | 0.105199 | 0.008926242 | 0.4009116 | 0.5351469 | 0.1301375 | 0.2150512 | 0.04218392 | 0.09739208 | 0.09347748 | 0.07222208 | 0.01791565 | 0.115078 | 0.1031558 | 0.05041756 | 0.0349265 | 0.05455863 | 0 | 0 | 0
| 45 | 0.5370591 | 0.6497192 | 0.4153551 | 0.4126443 | 0.1196798 | 0.01139812 | 0.4544874 | 0.5966423 | 0.1615378 | 0.2636053 | 0.04709595 | 0.1175875 | 0.1129045 | 0.08503749 | 0.01998689 | 0.135879 | 0.1261141 | 0.0563293 | 0.0406063 | 0.06280603 | 0 | 0 | 0
| 50 | 0.6054125 | 0.7284921 | 0.4710424 | 0.4671455 | 0.1383519 | 0.01507848 | 0.5134048 | 0.6686771 | 0.2039595 | 0.328834 | 0.05270757 | 0.1450111 | 0.1400653 | 0.1057489 | 0.02237409 | 0.169572 | 0.1567796 | 0.0635189 | 0.04725251 | 0.07198348 | 0 | 0 | 0
Xc |  | 0.1624493 | 0.2065635 | 0.1123633 | 0.1097456 | 0.04055459 | 0.002446639 | 0.1226177 | 0.1923069 | 0.02759388 | 0.04685498 | 0.01630247 | 0.03119642 | 0.02891179 | 0.02142866 | 0.009007591 | 0.04505129 | 0.03016448 | 0.02008322 | 0.011659 | 0.01862745 |  |  | pA | 12.282 | mbar
Xa |  | 0.02203566 | 0.02847475 | 0.01522438 | 0.0176382 | 0.008213753 | 0.0005539467 | 0.01902919 | 0.02442763 | 0.003994704 | 0.006678352 | 0.003475867 | 0.008774277 | 0.007681335 | 0.004796155 | 0.004251529 | 0.006017365 | 0.007227916 | 0.005246808 | 0.00307947 | 0.00393559 |  |  | pC | 42.47 | mbar
DeltaX |  | 0.1404136 | 0.1780887 | 0.0971389 | 0.0921074 | 0.03234084 | 0.001892692 | 0.1035886 | 0.1678793 | 0.02359917 | 0.04017663 | 0.0128266 | 0.02242214 | 0.02123046 | 0.0166325 | 0.004756063 | 0.03903392 | 0.02293657 | 0.01483641 | 0.008579534 | 0.01469186
qst |  | 48.74522 | 48.75483 | 48.7287 | 48.74245 | 48.79703 | 48.74071 | 48.74123 | 48.74943 | 48.67929 | 48.68201 | 48.80596 | 48.78337 | 48.77474 | 48.75896 | 48.89103 | 48.75252 | 48.7591 | 48.8257 | 48.7902 | 48.77996
Qu |  | 379.9329 | 481.9698 | 262.7506 | 249.2112 | 87.60126 | 5.120797 | 280.2683 | 454.2892 | 63.76858 | 108.5695 | 34.74963 | 60.7176 | 57.48044 | 45.01712 | 12.90751 | 105.6343 | 62.07973 | 40.21083 | 23.23603 | 39.78175
W0_20 |  | 0.9898194 | 1.123821 | 0.912592 | 1.078429 | 0.2490725 | 0.2653543 | 1.112732 | 0.9807238 | 1.725072 | 2.197443 | 0.09669685 | 1.891068 | 1.651435 | 0.6104369 | 0.1268441 | 0.2395709 | 1.590235 | 0.1388522 | 0.2552003 | 0.1854176
E_20 |  | 2910.297 | 3115.48 | 2421.988 | 2022.952 | 2662.191 | 165.7229 | 2165.302 | 3274.822 | 515.8439 | 659.4281 | 2696.658 | 206.1088 | 248.291 | 666.3374 | 460.616 | 3173.275 | 325.4182 | 2218.868 | 720.0002 | 1791.366
n_20 |  | 1.251073 | 1.301709 | 1.125902 | 0.9877049 | 1.060548 | 0.4626526 | 1.028961 | 1.374936 | 0.6443303 | 0.6883568 | 1.050109 | 0.4525107 | 0.4762525 | 0.6207823 | 0.4198806 | 1.328501 | 0.5170991 | 0.8859118 | 0.6026806 | 0.8682564

## Valori output_6_20
| RH [%] | LiCl_15 | CaCl_11 | CaCl_12 | ZnN_11 | LiCl_16 | LiCl_17 | MgCl_17 | CaCl_13 | LiCl_18 | LiCl_19 | CaCl_14 | ZnN_12 | CaCl_15 | KAlS_10 | ZnN_13 | MgCl_18 | MgS_4 | MgCl_19 | ZnN_14 | ZnN_15 | - | - | -
|  | S01 | S02 | S03 | S04 | S05 | S06 | S07 | S08 | S09 | S10 | S11 | S12 | S13 | S14 | S15 | S16 | S17 | S18 | S19 | S20 | S21 | S22 | S23
| RH [%] | dm [g] | dm [g] | dm [g] | dm [g] | dm [g] | dm [g] | dm [g] | dm [g] | dm [g] | dm [g] | dm [g] | dm [g] | dm [g] | dm [g] | dm [g] | dm [g] | dm [g] | dm [g] | dm [g] | dm [g] | dm [g] | dm [g] | dm [g]
| 0 | 0 | 0 | 0 | 0 | 0 | 0 | 0 | 0 | 0 | 0 | 0 | 0 | 0 | 0 | 0 | 0 | 0 | 0 | 0 | 0 | 0 | 0 | 0
| 5 | 0.04853389 | 0.008488582 | 0.01208155 | 0.006653528 | 0.0592597 | 0.05191693 | 0.007698218 | 0.01178556 | 0.02820476 | 0.01327826 | 0.008763637 | 0.005169879 | 0.01022771 | 0.007885457 | 0.005941555 | 0.009103851 | 0.005595386 | 0.009626673 | 0.006044873 | 0.004207146 | 0 | 0 | 0
| 10 | 0.07753105 | 0.01638872 | 0.02901102 | 0.02278281 | 0.08810851 | 0.0854799 | 0.01365243 | 0.02677213 | 0.06053396 | 0.02615879 | 0.01580265 | 0.0177553 | 0.01914952 | 0.01244041 | 0.008903671 | 0.01627829 | 0.01024628 | 0.01647492 | 0.01366586 | 0.01501405 | 0 | 0 | 0
| 15 | 0.2196599 | 0.03270232 | 0.06708002 | 0.03527 | 0.2646815 | 0.247737 | 0.02728181 | 0.06273727 | 0.1469408 | 0.04326143 | 0.02629091 | 0.06751539 | 0.03514952 | 0.01776269 | 0.01212562 | 0.02579425 | 0.01489718 | 0.0312906 | 0.02267754 | 0.07396226 | 0 | 0 | 0
| 20 | 0.2653197 | 0.04726312 | 0.1002628 | 0.04413086 | 0.3148851 | 0.2997371 | 0.03675476 | 0.09401992 | 0.1854408 | 0.05392382 | 0.03522062 | 0.08531916 | 0.05009602 | 0.02117482 | 0.01422162 | 0.03225686 | 0.01781651 | 0.0401581 | 0.02803634 | 0.09352067 | 0 | 0 | 0
| 25 | 0.3140076 | 0.06728265 | 0.1322974 | 0.05349626 | 0.3648515 | 0.3522697 | 0.05228181 | 0.128583 | 0.2222434 | 0.06403549 | 0.05032065 | 0.1117017 | 0.0702332 | 0.02475021 | 0.01657746 | 0.03935636 | 0.02073584 | 0.052798 | 0.03328389 | 0.1328944 | 0 | 0 | 0
| 30 | 0.36533 | 0.09049479 | 0.1581318 | 0.06336618 | 0.4179025 | 0.4073316 | 0.07406269 | 0.1675507 | 0.2562223 | 0.07618173 | 0.07003245 | 0.130184 | 0.0949465 | 0.02845621 | 0.01872542 | 0.04675558 | 0.02386983 | 0.06965641 | 0.03849434 | 0.1565636 | 0 | 0 | 0
| 35 | 0.4275499 | 0.1180138 | 0.2247015 | 0.07350414 | 0.4848143 | 0.4725273 | 0.1046481 | 0.2175765 | 0.3087771 | 0.09456937 | 0.09459874 | 0.1484078 | 0.1233032 | 0.03327238 | 0.02096 | 0.05542859 | 0.02763348 | 0.09295609 | 0.04403857 | 0.1779847 | 0 | 0 | 0
| 40 | 0.5835358 | 0.1519807 | 0.2901613 | 0.0843989 | 0.6337644 | 0.6258819 | 0.1406807 | 0.2799963 | 0.4375069 | 0.1138137 | 0.1219244 | 0.1680049 | 0.1556653 | 0.04110886 | 0.02359299 | 0.06558145 | 0.03235593 | 0.1217344 | 0.05004636 | 0.2006102 | 0 | 0 | 0
| 45 | 0.7350737 | 0.1922576 | 0.3540774 | 0.09590855 | 0.8137976 | 0.7956603 | 0.1777812 | 0.3438314 | 0.5149987 | 0.1311764 | 0.1501571 | 0.1894114 | 0.1916269 | 0.04737804 | 0.02629528 | 0.07522853 | 0.03735028 | 0.1531815 | 0.05661042 | 0.2253071 | 0 | 0 | 0
| 50 | 0.8300202 | 0.2389448 | 0.4228542 | 0.10797 | 0.9984379 | 0.9082135 | 0.2225184 | 0.4127988 | 0.5778962 | 0.1491816 | 0.1834232 | 0.2129505 | 0.2335912 | 0.05270032 | 0.02904952 | 0.08564364 | 0.04201548 | 0.1935587 | 0.06332283 | 0.2525251 | 0 | 0 | 0
Xc |  | 0.167576 | 0.02956567 | 0.05903245 | 0.03171979 | 0.1896734 | 0.1884374 | 0.02259468 | 0.05677847 | 0.1173152 | 0.03876879 | 0.02352548 | 0.05431047 | 0.03280596 | 0.01613453 | 0.01151551 | 0.02376866 | 0.01353547 | 0.02552636 | 0.02036453 | 0.05902146 |  |  | pA | 12.282 | mbar
Xa |  | 0.04171487 | 0.003837802 | 0.007682476 | 0.006737096 | 0.04536923 | 0.04820325 | 0.002436913 | 0.006636547 | 0.02564882 | 0.01124478 | 0.003070838 | 0.003115052 | 0.004615893 | 0.00567985 | 0.004739786 | 0.006560906 | 0.004992288 | 0.004394164 | 0.004885224 | 0.001764111 |  |  | pC | 42.47 | mbar
DeltaX |  | 0.1258612 | 0.02572787 | 0.05134997 | 0.02498269 | 0.1443042 | 0.1402341 | 0.02015777 | 0.05014192 | 0.09166642 | 0.02752401 | 0.02045464 | 0.05119541 | 0.02819006 | 0.01045468 | 0.006775728 | 0.01720775 | 0.00854318 | 0.02113219 | 0.01547931 | 0.05725735
qst |  | 48.76356 | 48.66122 | 48.67002 | 48.79912 | 48.75882 | 48.76958 | 48.62842 | 48.65899 | 48.75219 | 48.80434 | 48.66389 | 48.66089 | 48.67868 | 48.83987 | 48.8911 | 48.81101 | 48.84828 | 48.69349 | 48.82388 | 48.59686
Qu |  | 340.6849 | 69.49483 | 138.7291 | 67.67324 | 390.5691 | 379.6369 | 54.41246 | 135.4346 | 248.0676 | 74.56516 | 55.25408 | 138.2856 | 76.17291 | 28.34333 | 18.38872 | 46.62379 | 23.16512 | 57.11908 | 41.9517 | 154.4561
W0 |  | 9.968539 | 2.153964 | 2.643373 | 0.2106819 | 9.998994 | 9.995157 | 2.674008 | 2.117558 | 3.926121 | 0.8718606 | 1.524127 | 0.2743419 | 1.67015 | 0.2878044 | 0.07933409 | 0.2993952 | 0.2113047 | 3.851871 | 0.1166995 | 0.3109891
E |  | 267.6159 | 504.6993 | 733.8459 | 2474.001 | 326.3478 | 289.5639 | 411.3944 | 902.8169 | 585.3087 | 620.2944 | 550.6144 | 3522.168 | 624.4701 | 609.2837 | 1660.674 | 1215.092 | 669.4381 | 191.8283 | 2681.409 | 3578.74
n |  | 0.4922286 | 0.6543352 | 0.7215907 | 1.004662 | 0.51765 | 0.495945 | 0.643397 | 0.782579 | 0.604646 | 0.5625042 | 0.6680055 | 1.708915 | 0.6802102 | 0.5195835 | 0.6358677 | 0.6903877 | 0.5203762 | 0.5051839 | 1.004156 | 1.907794

## Valori input_6_20
| S01 | S02 | S03 | S04 | S05 | S06 | S07 | S08 | S09 | S10 | S11 | S12 | S13 | S14 | S15 | S16 | S17 | S18 | S19 | S20 | S21 | S22 | S23
Sample name | LiCl_15 | CaCl_11 | CaCl_12 | ZnN_11 | LiCl_16 | LiCl_17 | MgCl_17 | CaCl_13 | LiCl_18 | LiCl_19 | CaCl_14 | ZnN_12 | CaCl_15 | KAlS_10 | ZnN_13 | MgCl_18 | MgS_4 | MgCl_19 | ZnN_14 | ZnN_15
Initial mass [mg] | 584.54 | 798.72 | 783.84 | 634.25 | 505.74 | 600.96 | 1301.6 | 756.01 | 630.39 | 653.7 | 782.78 | 618.97 | 911.25 | 612.52 | 577.29 | 533.84 | 698.79 | 1277.7 | 539.3 | 622.75
RH [%] | dm [%] | dm [%] | dm [%] | dm [%] | dm [%] | dm [%] | dm [%] | dm [%] | dm [%] | dm [%] | dm [%] | dm [%] | dm [%] | dm [%] | dm [%] | dm [%] | dm [%] | dm [%] | dm [%] | dm [%] | dm [%] | dm [%] | dm [%]
0 | 0 | 0 | 0 | 0 | 0 | 0 | 0 | 0 | 0 | 0 | 0 | 0 | 0 | 0 | 0 | 0 | 0 | 0 | 0 | 0
5 | 4.853389 | 0.8488582 | 1.208155 | 0.6653528 | 5.92597 | 5.191693 | 0.7698218 | 1.178556 | 2.820476 | 1.327826 | 0.8763637 | 0.5169879 | 1.022771 | 0.7885457 | 0.5941555 | 0.9103851 | 0.5595386 | 0.9626673 | 0.6044873 | 0.4207146
10 | 7.753105 | 1.638872 | 2.901102 | 2.278281 | 8.810851 | 8.54799 | 1.365243 | 2.677213 | 6.053396 | 2.615879 | 1.580265 | 1.77553 | 1.914952 | 1.244041 | 0.8903671 | 1.627829 | 1.024628 | 1.647492 | 1.366586 | 1.501405
15 | 21.96599 | 3.270232 | 6.708002 | 3.527 | 26.46815 | 24.7737 | 2.728181 | 6.273727 | 14.69408 | 4.326143 | 2.629091 | 6.751539 | 3.514952 | 1.776269 | 1.212562 | 2.579425 | 1.489718 | 3.12906 | 2.267754 | 7.396226
20 | 26.53197 | 4.726312 | 10.02628 | 4.413086 | 31.48851 | 29.97371 | 3.675476 | 9.401992 | 18.54408 | 5.392382 | 3.522062 | 8.531916 | 5.009602 | 2.117482 | 1.422162 | 3.225686 | 1.781651 | 4.01581 | 2.803634 | 9.352067
25 | 31.40076 | 6.728265 | 13.22974 | 5.349626 | 36.48515 | 35.22697 | 5.228181 | 12.8583 | 22.22434 | 6.403549 | 5.032065 | 11.17017 | 7.02332 | 2.475021 | 1.657746 | 3.935636 | 2.073584 | 5.2798 | 3.328389 | 13.28944
30 | 36.533 | 9.049479 | 15.81318 | 6.336618 | 41.79025 | 40.73316 | 7.406269 | 16.75507 | 25.62223 | 7.618173 | 7.003245 | 13.0184 | 9.49465 | 2.845621 | 1.872542 | 4.675558 | 2.386983 | 6.965641 | 3.849434 | 15.65636
35 | 42.75499 | 11.80138 | 22.47015 | 7.350414 | 48.48143 | 47.25273 | 10.46481 | 21.75765 | 30.87771 | 9.456937 | 9.459874 | 14.84078 | 12.33032 | 3.327238 | 2.096 | 5.542859 | 2.763348 | 9.295609 | 4.403857 | 17.79847
40 | 58.35358 | 15.19807 | 29.01613 | 8.43989 | 63.37644 | 62.58819 | 14.06807 | 27.99963 | 43.75069 | 11.38137 | 12.19244 | 16.80049 | 15.56653 | 4.110886 | 2.359299 | 6.558145 | 3.235593 | 12.17344 | 5.004636 | 20.06102
45 | 73.50737 | 19.22576 | 35.40774 | 9.590855 | 81.37976 | 79.56603 | 17.77812 | 34.38314 | 51.49987 | 13.11764 | 15.01571 | 18.94114 | 19.16269 | 4.737804 | 2.629528 | 7.522853 | 3.735028 | 15.31815 | 5.661042 | 22.53071
50 | 83.00202 | 23.89448 | 42.28542 | 10.797 | 99.84379 | 90.82135 | 22.25184 | 41.27988 | 57.78962 | 14.91816 | 18.34232 | 21.29505 | 23.35912 | 5.270032 | 2.904952 | 8.564364 | 4.201548 | 19.35587 | 6.332283 | 25.25251
Conversion factor mg to g | 0.001
Conversion factor % to fraction | 0.01
nome file | 4th_opt_round_new
T isotherm [°C] | 20

## Valori input_5_20
| S01 | S02 | S03 | S04 | S05 | S06 | S07 | S08 | S09 | S10 | S11 | S12 | S13 | S14 | S15 | S16 | S17 | S18 | S19 | S20 | S21 | S22 | S23
Sample name | LiCl_9 | LiCl_10 | LiCl_11 | LiCl_12 | SrB_5 | CuS_3 | LiCl_13 | LiCl_14 | CaCl_8 | CaCl_9 | MgCl_13 | MgCl_14 | MgCl_15 | CaCl_10 | ZnN_8 | ZnN_9 | MgCl_16 | MgN_5 | KAlS_9 | ZnN_10
Initial mass [mg] | 789.28 | 669.52 | 771.99 | 747.69 | 1033.09 | 728.53 | 688.93 | 643.3 | 877.38 | 884.58 | 671.82 | 691.74 | 861.17 | 802.94 | 854.56 | 632.18 | 672.09 | 774.73 | 589.81 | 731.14 | 638.35 | 566.65
RH [%] | dm [%] | dm [%] | dm [%] | dm [%] | dm [%] | dm [%] | dm [%] | dm [%] | dm [%] | dm [%] | dm [%] | dm [%] | dm [%] | dm [%] | dm [%] | dm [%] | dm [%] | dm [%] | dm [%] | dm [%] | dm [%] | dm [%] | dm [%]
0 | 0 | 0 | 0 | 0 | 0 | 0 | 0 | 0 | 0 | 0 | 0 | 0 | 0 | 0 | 0 | 0 | 0 | 0 | 0 | 0 | 0 | 0
5 | 3.83134 | 4.897539 | 2.63734 | 2.293731 | 0.997009 | 0.02197229 | 2.683872 | 4.431836 | 0.605211 | 0.8987316 | 0.4688756 | 1.072657 | 1.005609 | 0.6750193 | 0.48563 | 0.3938752 | 1.005818 | 0.6505492 | 0.2729693 | 0.3255191
10 | 7.676617 | 9.460509 | 5.799298 | 6.054648 | 2.472195 | 0.1592991 | 6.613154 | 8.85279 | 1.535253 | 2.546971 | 1.092555 | 2.182901 | 2.018185 | 1.411064 | 0.7313705 | 1.584992 | 2.102397 | 1.373382 | 0.7663485 | 1.088711
15 | 19.26946 | 24.95818 | 12.98333 | 12.96928 | 4.575594 | 0.2925061 | 14.42817 | 23.05145 | 2.947412 | 5.143684 | 1.751957 | 3.447827 | 3.243262 | 2.311505 | 0.9712601 | 5.786327 | 3.399842 | 2.147845 | 1.291941 | 2.125448
20 | 24.03076 | 30.63986 | 16.58182 | 16.47207 | 5.802011 | 0.399621 | 18.33423 | 28.31338 | 4.253573 | 7.393339 | 2.237206 | 4.381704 | 4.081656 | 3.051287 | 1.144449 | 7.213135 | 4.359535 | 2.696423 | 1.690375 | 2.709467
25 | 29.66755 | 36.99367 | 21.05209 | 20.15274 | 7.01875 | 0.5149755 | 22.56107 | 34.56863 | 6.131893 | 10.21502 | 2.752225 | 5.545436 | 5.175517 | 4.041398 | 1.310616 | 8.815527 | 5.601928 | 3.285015 | 2.131195 | 3.345461
30 | 35.36641 | 43.34747 | 25.93946 | 24.30419 | 8.168698 | 0.6330765 | 27.21031 | 40.70574 | 8.145843 | 13.32723 | 3.233009 | 6.765548 | 6.414529 | 5.01781 | 1.460401 | 9.699769 | 6.952938 | 3.863281 | 2.556756 | 3.992395
35 | 41.79125 | 50.91707 | 31.51595 | 30.38158 | 9.318646 | 0.7649103 | 33.73347 | 47.35893 | 10.50286 | 17.38678 | 3.76589 | 8.177928 | 7.875332 | 6.134954 | 1.625398 | 10.53339 | 8.580696 | 4.502214 | 3.048439 | 4.720026
40 | 47.72704 | 58.12821 | 36.68182 | 36.25032 | 10.5199 | 0.8926242 | 40.09116 | 53.51469 | 13.01375 | 21.50512 | 4.218392 | 9.739208 | 9.347748 | 7.222208 | 1.791565 | 11.5078 | 10.31558 | 5.041756 | 3.49265 | 5.455863
45 | 53.70591 | 64.97192 | 41.53551 | 41.26443 | 11.96798 | 1.139812 | 45.44874 | 59.66423 | 16.15378 | 26.36053 | 4.709595 | 11.75875 | 11.29045 | 8.503749 | 1.998689 | 13.5879 | 12.61141 | 5.63293 | 4.06063 | 6.280603
50 | 60.54125 | 72.84921 | 47.10424 | 46.71455 | 13.83519 | 1.507848 | 51.34048 | 66.86771 | 20.39595 | 32.8834 | 5.270757 | 14.50111 | 14.00653 | 10.57489 | 2.237409 | 16.9572 | 15.67796 | 6.35189 | 4.725251 | 7.198348
Conversion factor mg to g | 0.001
Conversion factor % to fraction | 0.01
nome file | 3rd_opt_round
T isotherm [°C] | 20

## Valori input_4_20
| S01 | S02 | S03 | S04 | S05 | S06 | S07 | S08 | S09 | S10 | S11 | S12 | S13 | S14 | S15 | S16 | S17 | S18 | S19 | S20 | S21 | S22 | S23
Sample name | CaCl_4 | LiCl_7 | ZnN_5 | MgN_3 | CaCl_5 | MgN_4 | ZnN_6 | SrB_4 | LiCl_8 | CaCl_6 | ZnN_7 | KAlS_8 | MgCl_10 | MgCl_11 | AlS_3 | AlS_4 | MgS_3 | CaCl_7 | MgCl_12 | AlS_5 | ZnN_3 | ZnN_4
Initial mass [mg] | 754.04 | 535.33 | 481.86 | 949.81 | 753.98 | 867.01 | 539.13 | 804.88 | 598.01 | 632.84 | 693.69 | 539.69 | 608.78 | 1319.19 | 601.52 | 687.43 | 547.97 | 686.19 | 647.98 | 603.22 | 638.35 | 566.65
RH [%] | dm [%] | dm [%] | dm [%] | dm [%] | dm [%] | dm [%] | dm [%] | dm [%] | dm [%] | dm [%] | dm [%] | dm [%] | dm [%] | dm [%] | dm [%] | dm [%] | dm [%] | dm [%] | dm [%] | dm [%] | dm [%] | dm [%] | dm [%]
0 | 0 | 0 | 0 | 0 | 0 | 0 | 0 | 0 | 0 | 0 | 0 | 0 | 0 | 0 | 0 | 0 | 0 | 0 | 0 | 0 | 0 | 0
5 | 1.720068 | 1.75219 | 0.8923754 | 0.7117213 | 1.232128 | 0.8339004 | 0.7716135 | 1.195209 | 2.341098 | 1.442703 | 0.5160807 | 0.6207267 | 1.491508 | 0.4411798 | 0.9010507 | 0.1076473 | 0.4799533 | 1.331993 | 1.137381 | 0.0994662 | 0.4010339 | 0.451778
10 | 2.47467 | 4.049838 | 2.656373 | 1.647698 | 2.027905 | 1.768146 | 1.999518 | 2.661266 | 5.601913 | 3.059225 | 1.255604 | 1.148808 | 2.386741 | 1.042306 | 1.542758 | 0.3622187 | 1.062102 | 2.032965 | 2.029384 | 0.3381851 | 0.9461894 | 2.084179
15 | 3.217336 | 7.528067 | 7.402565 | 3.017446 | 3.401947 | 3.23987 | 3.654035 | 6.010834 | 13.75395 | 5.864041 | 2.078738 | 1.734329 | 3.405171 | 2.478036 | 2.224365 | 0.6604309 | 1.675274 | 2.815547 | 3.080342 | 0.6233215 | 1.765489 | 4.976617
20 | 3.843297 | 10.46644 | 9.807828 | 4.123983 | 4.840977 | 4.694294 | 4.668633 | 7.818557 | 18.05488 | 8.465015 | 2.684196 | 2.162352 | 4.098361 | 4.238965 | 2.736401 | 0.8815443 | 2.133328 | 3.382445 | 3.87049 | 0.8255694 | 2.28558 | 6.259596
25 | 4.890987 | 14.27531 | 12.00349 | 5.784315 | 7.042627 | 6.742713 | 5.759279 | 9.256038 | 23.15848 | 11.37254 | 3.374706 | 2.647816 | 4.911462 | 7.59178 | 3.321585 | 1.139025 | 2.684454 | 4.240808 | 4.966203 | 1.082524 | 2.802538 | 7.468455
30 | 6.092515 | 17.81518 | 14.07463 | 7.298302 | 9.25754 | 8.538541 | 6.768312 | 10.17046 | 27.98615 | 14.19 | 4.088282 | 3.096222 | 5.630934 | 10.95672 | 3.865208 | 1.37905 | 3.191781 | 5.141433 | 5.980123 | 1.3229 | 3.288165 | 8.63143
35 | 7.658745 | 22.54497 | 16.18935 | 8.898622 | 12.07061 | 10.40818 | 7.799603 | 10.95691 | 34.14659 | 18.63346 | 4.761493 | 3.570568 | 6.383258 | 15.3382 | 4.460367 | 1.63653 | 3.731956 | 6.214022 | 7.074292 | 1.58317 | 3.79729 | 9.815583
40 | 9.276696 | 26.84699 | 18.29992 | 10.25574 | 15.34921 | 12.03446 | 8.806781 | 11.70609 | 40.6933 | 23.039 | 5.418847 | 4.004151 | 7.046881 | 19.2603 | 5.020614 | 1.878009 | 4.217384 | 7.244349 | 8.105188 | 1.823547 | 4.309548 | 11.01032
45 | 11.30179 | 31.00704 | 20.69066 | 11.63917 | 19.56418 | 13.73571 | 9.934524 | 12.71494 | 46.48417 | 28.45901 | 6.192968 | 4.482203 | 7.823844 | 23.5872 | 5.713858 | 2.291142 | 4.735661 | 8.421866 | 9.420044 | 2.214781 | 4.914232 | 12.40978
50 | 14.23399 | 35.39499 | 23.34495 | 13.10578 | 24.97812 | 15.54307 | 11.16428 | 14.44439 | 52.42554 | 35.17951 | 6.988713 | 5.036224 | 8.758501 | 29.08982 | 6.548411 | 3.014125 | 5.357958 | 10.11382 | 11.08676 | 2.950831 | 5.581578 | 13.98747
Conversion factor mg to g | 0.001
Conversion factor % to fraction | 0.01
nome file | 2st_opt_round
T isotherm [°C] | 20

## Valori input_3_20
| S01 | S02 | S03 | S04 | S05 | S06 | S07 | S08 | S09 | S10 | S11 | S12 | S13 | S14 | S15 | S16 | S17 | S18 | S19 | S20 | S21 | S22 | S23
Sample name | SrB_3 | MgCl_4 | LiCl_3 | LiCl_4 | ZnN_3 | MgCl_5 | LiCl_5 | MgCl_6 | LiCl_6 | MgCl_7 | ZnN_4 | KAlS_3 | KAlS_4 | KAlS_5 | CaCl_3 | KAlS_6 | MgCl_8 | KAlS_7 | MgCl_9
Initial mass [mg] | 633.26 | 603.96 | 502.65 | 600.38 | 483.19 | 555.6 | 573.21 | 579.65 | 543.81 | 730.14 | 446.17 | 586.95 | 747.96 | 528.71 | 490.44 | 529.63 | 925.18 | 472.42 | 857.96
RH [%] | dm [%] | dm [%] | dm [%] | dm [%] | dm [%] | dm [%] | dm [%] | dm [%] | dm [%] | dm [%] | dm [%] | dm [%] | dm [%] | dm [%] | dm [%] | dm [%] | dm [%] | dm [%] | dm [%] | dm [%] | dm [%] | dm [%] | dm [%]
0 | 0 | 0 | 0 | 0 | 0 | 0 | 0 | 0 | 0 | 0 | 0 | 0 | 0 | 0 | 0 | 0 | 0 | 0 | 0
5 | 0.5479582 | 0.7699185 | 1.913857 | 1.68893 | 0.02899571 | 0.5075594 | 1.008356 | 0.6762702 | 1.175043 | 0.6765826 | 0.03367079 | 0.2674845 | 0.3756885 | 0.2326417 | 0.3282766 | 0.3002096 | 0.3004821 | 0.194742 | 0.4767122
10 | 1.920222 | 1.862706 | 5.602308 | 5.023485 | 0.5633453 | 1.49388 | 4.244518 | 1.844216 | 4.610066 | 1.831156 | 1.176233 | 0.822898 | 0.9225092 | 0.7622326 | 1.133676 | 0.8496498 | 0.8798288 | 0.7323991 | 1.418481
15 | 3.949405 | 2.806477 | 10.22978 | 9.445684 | 1.27374 | 2.402808 | 7.782488 | 2.8914 | 8.363215 | 2.813159 | 4.666771 | 1.31357 | 1.413177 | 1.252104 | 2.206182 | 1.536922 | 1.131672 | 1.229838 | 2.452329
20 | 5.61065 | 3.751904 | 13.39501 | 12.82021 | 1.855726 | 3.183945 | 10.33827 | 3.966186 | 10.96707 | 3.723943 | 5.988911 | 1.748019 | 1.905182 | 1.723062 | 3.480548 | 1.965523 | 2.03528 | 1.672241 | 3.474521
25 | 7.20715 | 5.045036 | 16.04894 | 16.28136 | 2.514343 | 4.152268 | 12.93592 | 5.360131 | 13.18107 | 5.086696 | 7.299827 | 2.245506 | 2.39585 | 2.205368 | 5.299323 | 2.601816 | 4.86608 | 2.159096 | 5.85342
30 | 8.203581 | 6.060004 | 19.64986 | 19.8491 | 3.083901 | 4.850612 | 16.15813 | 6.529802 | 16.35314 | 6.174158 | 8.547891 | 2.661215 | 2.804963 | 2.610127 | 6.981486 | 3.041746 | 7.296958 | 2.582448 | 7.84652
35 | 9.13211 | 7.237234 | 24.69711 | 24.39455 | 3.688669 | 5.579554 | 20.30495 | 7.928923 | 20.82713 | 7.484866 | 9.867786 | 3.109294 | 3.235467 | 3.050822 | 9.252916 | 3.491116 | 10.08128 | 3.020617 | 10.12751
40 | 10.09696 | 8.47076 | 28.8869 | 28.35204 | 4.310006 | 6.358891 | 23.82547 | 9.405676 | 24.47914 | 8.869532 | 11.25278 | 3.547151 | 3.663298 | 3.476386 | 11.70582 | 3.955592 | 12.86344 | 3.45032 | 12.47494
45 | 11.36184 | 10.13809 | 33.03491 | 32.58603 | 4.999689 | 7.338013 | 27.51697 | 11.22229 | 28.06863 | 10.65549 | 12.82184 | 4.058267 | 4.149955 | 3.966257 | 14.46456 | 4.484263 | 16.57299 | 3.947758 | 15.78162
50 | 13.15258 | 12.44453 | 37.61464 | 37.22143 | 5.790858 | 8.452124 | 31.6446 | 13.60304 | 32.02957 | 13.08516 | 14.64006 | 4.671607 | 4.714156 | 4.520437 | 17.34769 | 5.124332 | 21.84332 | 4.510817 | 20.65248
Conversion factor mg to g | 0.001
Conversion factor % to fraction | 0.01
nome file | 1st_opt_round
T isotherm [°C] | 20

## Valori output_1_40
RH [%] | SrB_50 | LiCl_50 | MgCl_50 | CaCl_50 | MgN_50 | ZnN_50 | AlS_50 | CuS_50 | KAlS_50 | MgS_50 | PC | KC_50 | - | - | - | - | - | - | - | - | - | - | -
| S01 | S02 | S03 | S04 | S05 | S06 | S07 | S08 | S09 | S10 | S11 | S12 | S13 | S14 | S15 | S16 | S17 | S18 | S19 | S20 | S21 | S22 | S23
RH [%] | dm [g] | dm [g] | dm [g] | dm [g] | dm [g] | dm [g] | dm [g] | dm [g] | dm [g] | dm [g] | dm [g] | dm [g] | dm [g] | dm [g] | dm [g] | dm [g] | dm [g] | dm [g] | dm [g] | dm [g] | dm [g] | dm [g] | dm [g]
0 | 0 | 0 | 0 | 0 | 0 | 0 | 0 | 0 | 0 | 0 | 0 | 0 | 0 | 0 | 0 | 0 | 0 | 0 | 0 | 0 | 0 | 0 | 0
10 | 0.03719292 | 0.0405817 | 0.0302778 | 0.03894002 | 0.02704682 | 0.01468938 | 0.006696817 | 0.003194888 | 0.01404726 | 0.01525983 | 0.01322146 | 0.01584774 | 0 | 0 | 0 | 0 | 0 | 0 | 0 | 0 | 0 | 0 | 0
20 | 0.08161398 | 0.09681963 | 0.05338116 | 0.05795489 | 0.04575994 | 0.05281574 | 0.01229199 | 0.005597246 | 0.0223505 | 0.02423013 | 0.02145309 | 0.02479641 | 0 | 0 | 0 | 0 | 0 | 0 | 0 | 0 | 0 | 0 | 0
30 | 0.1049682 | 0.1492254 | 0.07966605 | 0.09082634 | 0.0675955 | 0.07496534 | 0.01695947 | 0.007330906 | 0.02923195 | 0.03086335 | 0.02838164 | 0.03176869 | 0 | 0 | 0 | 0 | 0 | 0 | 0 | 0 | 0 | 0 | 0
40 | 0.127133 | 0.2426386 | 0.1251468 | 0.1210344 | 0.09380249 | 0.1024955 | 0.02635241 | 0.0100057 | 0.0431939 | 0.04529832 | 0.04239766 | 0.04187025 | 0 | 0 | 0 | 0 | 0 | 0 | 0 | 0 | 0 | 0 | 0
50 | 0.1769752 | 0.3044447 | 0.1572396 | 0.1626378 | 0.1108144 | 0.1287384 | 0.03012118 | 0.01126879 | 0.0494782 | 0.0513129 | 0.04884948 | 0.04585964 | 0 | 0 | 0 | 0 | 0 | 0 | 0 | 0 | 0 | 0 | 0
60 | 0.2153118 | 0.3863942 | 0.2432259 | 0.319679 | 0.1345665 | 0.167624 | 0.04305097 | 0.01547911 | 0.06213211 | 0.06365136 | 0.06121281 | 0.06247598 | 0 | 0 | 0 | 0 | 0 | 0 | 0 | 0 | 0 | 0 | 0
70 | 0.2686765 | 0.5010972 | 0.3342728 | 0.430734 | 0.1675567 | 0.2327854 | 0.0923349 | 0.02189365 | 0.08155373 | 0.08451334 | 0.07777142 | 0.1111721 | 0 | 0 | 0 | 0 | 0 | 0 | 0 | 0 | 0 | 0 | 0
80 | 0.3595315 | 0.6946382 | 0.465377 | 0.5859546 | 0.2434213 | 0.3452829 | 0.1997449 | 0.06899968 | 0.1234112 | 0.1208757 | 0.1072654 | 0.474316 | 0 | 0 | 0 | 0 | 0 | 0 | 0 | 0 | 0 | 0 | 0
90 | 0.5699712 | 1.142282 | 0.7394359 | 0.9215468 | 0.4116672 | 0.59388 | 0.226851 | 0.08063997 | 0.1751927 | 0.1697141 | 0.1504577 | 0.8776466 | 0 | 0 | 0 | 0 | 0 | 0 | 0 | 0 | 0 | 0 | 0
| 0.04241568 | 0.05930596 | 0.06113012 | 0.05968776 | 0.02724713 | 0.02384476 | 0.01545297 | 0.005932179 | 0.009321845 | 0.008064887 | 0.008505194 | 0.05047062
| 6.61695 | 3.060709 | 1.851746 | 1 | 8.555693 | 4.163107 | 1 | 1 | 9.674919 | 10.39152 | 7.873452 | 1
| 10.15016 | 10.33299 | 11.81505 | 9.822717 | 12.79768 | 17.64728 | 86.58781 | 74.74168 | 19.96824 | 15.2441 | 11.65687 | 105.4137
| 3.668013 | 4.722679 | 2.996254 | 8.156019 | 5.714321 | 3.870679 | 24.67332 | 35.20026 | 4.093321 | 3.892462 | 4.152564 | 60.94144
| 0.9960094 | 0.9951893 | 0.9984554 | 0.9901827 | 0.9906904 | 0.9970878 | 0.9528652 | 0.9005331 | 0.9957824 | 0.9957643 | 0.9949663 | 0.8166441

## Valori output_2_40
RH [%] | SrB_2 | LiCl_2 | MgCl_2 | CaCl_2 | MgN_2 | ZnN_2 | AlS_2 | CuS_2 | KAlS_2 | MgS_2 | KC_2 | - | - | - | - | - | - | - | - | - | - | - | -
| S07 | S09 | S10 | S11 | S13 | S15 | S17 | S19 | S20 | S21 | S23 | S12 | S13 | S14 | S15 | S16 | S17 | S18 | S19 | S20 | S21 | S22 | S23
RH [%] | dm [g] | dm [g] | dm [g] | dm [g] | dm [g] | dm [g] | dm [g] | dm [g] | dm [g] | dm [g] | dm [g] | dm [g] | dm [g] | dm [g] | dm [g] | dm [g] | dm [g] | dm [g] | dm [g] | dm [g] | dm [g] | dm [g] | dm [g]
0 | 0 | 0 | 0 | 0 | 0 | 0 | 0 | 0 | 0 | 0 | 0 | 0 | 0 | 0 | 0 | 0 | 0 | 0 | 0 | 0 | 0 | 0 | 0
10 | 0.0257219 | 0.02411279 | 0.01978522 | 0.02709281 | 0.016241 | 0.01161923 | 0.005295884 | 0.002460732 | 0.007602387 | 0.01132227 | 0.009948018 | 0 | 0 | 0 | 0 | 0 | 0 | 0 | 0 | 0 | 0 | 0 | 0
20 | 0.04624141 | 0.0376245 | 0.04948723 | 0.06282428 | 0.0344564 | 0.03414046 | 0.01317384 | 0.006370306 | 0.01713943 | 0.02063616 | 0.01670736 | 0 | 0 | 0 | 0 | 0 | 0 | 0 | 0 | 0 | 0 | 0 | 0
30 | 0.06195733 | 0.04945392 | 0.077996 | 0.1048409 | 0.04971021 | 0.05221483 | 0.0192865 | 0.009107007 | 0.02482356 | 0.0276655 | 0.02095893 | 0 | 0 | 0 | 0 | 0 | 0 | 0 | 0 | 0 | 0 | 0 | 0
40 | 0.07758261 | 0.06555582 | 0.1142447 | 0.1687082 | 0.06314884 | 0.07117856 | 0.02574169 | 0.01228066 | 0.03348865 | 0.03514674 | 0.02384867 | 0 | 0 | 0 | 0 | 0 | 0 | 0 | 0 | 0 | 0 | 0 | 0
50 | 0.1007486 | 0.0859035 | 0.1765996 | 0.2846483 | 0.07712885 | 0.09344159 | 0.04004848 | 0.01729411 | 0.04572332 | 0.04365727 | 0.03117267 | 0 | 0 | 0 | 0 | 0 | 0 | 0 | 0 | 0 | 0 | 0 | 0
60 | 0.1274494 | 0.1090283 | 0.2897317 | 0.4750735 | 0.09493026 | 0.1256312 | 0.05546187 | 0.0247683 | 0.06632333 | 0.05618457 | 0.04856094 | 0 | 0 | 0 | 0 | 0 | 0 | 0 | 0 | 0 | 0 | 0 | 0
70 | 0.1568691 | 0.1357313 | 0.3954141 | 0.6269323 | 0.1166805 | 0.1736286 | 0.09232228 | 0.03674999 | 0.1024824 | 0.073532 | 0.09766994 | 0 | 0 | 0 | 0 | 0 | 0 | 0 | 0 | 0 | 0 | 0 | 0
80 | 0.2095093 | 0.1891372 | 0.5529541 | 0.8675582 | 0.1647984 | 0.2593241 | 0.1491279 | 0.06526689 | 0.1712853 | 0.09931464 | 0.4746151 | 0 | 0 | 0 | 0 | 0 | 0 | 0 | 0 | 0 | 0 | 0 | 0
| 0.03096456 | 0.01753472 | 0.1165947 | 0.1118906 | 0.0131593 | 0.02100136 | 0.01403661 | 0.006602665 | 0.01450547 | 0.00984636 | 0.05359349
| 7.378322 | 7.608555 | 1 | 1 | 7.894537 | 3.293143 | 1.172684 | 1.36389 | 1.536473 | 7.603014 | 1
| 10.23396 | 12.26443 | 9.887711 | 9.681061 | 11.22984 | 17.36007 | 24.66909 | 86.46059 | 98.8492 | 12.25175 | 109.1227
| 2.388729 | 2.784721 | 3.72534 | 6.339121 | 5.294971 | 2.531363 | 3.779306 | 4.766884 | 3.432984 | 1.400883 | 76.52239
| 0.99824 | 0.9978182 | 0.9980347 | 0.9946222 | 0.9916811 | 0.9988437 | 0.9982786 | 0.9971292 | 0.9984534 | 0.9994488 | 0.7799221

## Valori input_1_20
| S01 | S02 | S03 | S04 | S05 | S06 | S07 | S08 | S09 | S10 | S11 | S12 | S13 | S14 | S15 | S16 | S17 | S18 | S19 | S20 | S21 | S22 | S23
Sample name | SrB_50 | LiCl_50 | MgCl_50 | CaCl_50 | MgN_50 | ZnN_50 | AlS_50 | CuS_50 | KAlS_50 | MgS_50 | PC | KC_50
Initial mass [mg] | 622.53 | 502.15 | 969.51 | 698.81 | 697.02 | 483.36 | 566.07 | 665.17 | 486.02 | 489.88 | 296.66 | 726.17
RH [%] | dm [%] | dm [%] | dm [%] | dm [%] | dm [%] | dm [%] | dm [%] | dm [%] | dm [%] | dm [%] | dm [%] | dm [%] | dm [%] | dm [%] | dm [%] | dm [%] | dm [%] | dm [%] | dm [%] | dm [%] | dm [%] | dm [%] | dm [%]
0 | 0 | 0 | 0 | 0 | 0 | 0 | 0 | 0 | 0 | 0 | 0 | 0
10 | 4.921851 | 6.046002 | 3.725593 | 4.642177 | 3.04152 | 1.762661 | 1.012242 | 0.4735631 | 1.923789 | 2.20258 | 1.749478 | 1.538207
20 | 9.699131 | 12.23539 | 6.500191 | 6.914612 | 5.160541 | 6.93479 | 1.738301 | 0.7561977 | 2.981359 | 3.213032 | 2.787703 | 2.765193
30 | 11.80184 | 18.24754 | 9.323266 | 9.839584 | 7.457462 | 9.5643 | 2.365432 | 0.9847107 | 3.909304 | 4.105087 | 3.724803 | 3.430326
40 | 13.33108 | 25.95639 | 12.63937 | 12.5542 | 9.480359 | 12.30553 | 2.990796 | 1.205707 | 4.847537 | 4.982853 | 4.61471 | 4.431469
50 | 15.62977 | 32.91248 | 17.12102 | 16.5882 | 11.59508 | 15.50811 | 4.066635 | 1.524422 | 5.913337 | 5.960643 | 5.58889 | 5.429858
60 | 22.51136 | 41.64692 | 26.63717 | 32.85585 | 14.17033 | 19.82373 | 5.084177 | 1.943864 | 7.287766 | 7.358945 | 6.910268 | 6.874423
70 | 26.64932 | 53.91218 | 35.83253 | 42.57237 | 18.32516 | 26.77094 | 11.40318 | 3.24278 | 9.380272 | 9.537029 | 8.609182 | 9.858573
80 | 33.02652 | 74.418 | 48.14906 | 56.134 | 26.61617 | 39.20266 | 20.21305 | 7.256791 | 13.09205 | 13.33388 | 11.51487 | 23.77405
90 | 46.66602 | 109.3777 | 67.5042 | 78.89984 | 40.59137 | 61.31662 | 23.14555 | 8.99319 | 18.89428 | 18.54536 | 16.31497 | 58.7452
Conversion factor mg to g | 0.001
Conversion factor % to fraction | 0.01
nome file | Initial_dataset_50
T isotherm [°C] | 20

## Valori input_1_40
| S01 | S02 | S03 | S04 | S05 | S06 | S07 | S08 | S09 | S10 | S11 | S12 | S13 | S14 | S15 | S16 | S17 | S18 | S19 | S20 | S21 | S22 | S23
Sample name | SrB_50 | LiCl_50 | MgCl_50 | CaCl_50 | MgN_50 | ZnN_50 | AlS_50 | CuS_50 | KAlS_50 | MgS_50 | PC | KC_50
Initial mass [mg] | 437.18 | 305.31 | 468.33 | 296.61 | 464.38 | 302.94 | 344.94 | 403.77 | 351.67 | 292.43 | 314.64 | 546.45
RH [%] | dm [%] | dm [%] | dm [%] | dm [%] | dm [%] | dm [%] | dm [%] | dm [%] | dm [%] | dm [%] | dm [%] | dm [%] | dm [%] | dm [%] | dm [%] | dm [%] | dm [%] | dm [%] | dm [%] | dm [%] | dm [%] | dm [%] | dm [%]
0 | 0 | 0 | 0 | 0 | 0 | 0 | 0 | 0 | 0 | 0 | 0 | 0
10 | 3.719292 | 4.05817 | 3.02778 | 3.894002 | 2.704682 | 1.468938 | 0.6696817 | 0.3194888 | 1.404726 | 1.525983 | 1.322146 | 1.584774
20 | 8.161398 | 9.681963 | 5.338116 | 5.795489 | 4.575994 | 5.281574 | 1.229199 | 0.5597246 | 2.23505 | 2.423013 | 2.145309 | 2.479641
30 | 10.49682 | 14.92254 | 7.966605 | 9.082634 | 6.75955 | 7.496534 | 1.695947 | 0.7330906 | 2.923195 | 3.086335 | 2.838164 | 3.176869
40 | 12.7133 | 24.26386 | 12.51468 | 12.10344 | 9.380249 | 10.24955 | 2.635241 | 1.00057 | 4.31939 | 4.529832 | 4.239766 | 4.187025
50 | 17.69752 | 30.44447 | 15.72396 | 16.26378 | 11.08144 | 12.87384 | 3.012118 | 1.126879 | 4.94782 | 5.13129 | 4.884948 | 4.585964
60 | 21.53118 | 38.63942 | 24.32259 | 31.9679 | 13.45665 | 16.7624 | 4.305097 | 1.547911 | 6.213211 | 6.365136 | 6.121281 | 6.247598
70 | 26.86765 | 50.10972 | 33.42728 | 43.0734 | 16.75567 | 23.27854 | 9.23349 | 2.189365 | 8.155373 | 8.451334 | 7.777142 | 11.11721
80 | 35.95315 | 69.46382 | 46.5377 | 58.59546 | 24.34213 | 34.52829 | 19.97449 | 6.899968 | 12.34112 | 12.08757 | 10.72654 | 47.4316
90 | 56.99712 | 114.2282 | 73.94359 | 92.15468 | 41.16672 | 59.388 | 22.6851 | 8.063997 | 17.51927 | 16.97141 | 15.04577 | 87.76466
Conversion factor mg to g | 0.001
Conversion factor % to fraction | 0.01
nome file | Initial_dataset_50_40C_full
T isotherm [°C] | 40

## Valori input_2_20
| S07 | S09 | S10 | S11 | S13 | S15 | S17 | S19 | S20 | S21 | S23 | S12 | S13 | S14 | S15 | S16 | S17 | S18 | S19 | S20 | S21 | S22 | S23
Sample name | SrB_2 | LiCl_2 | MgCl_2 | CaCl_2 | MgN_2 | ZnN_2 | AlS_2 | CuS_2 | KAlS_2 | MgS_2 | KC_2 | SrB_50_bis | CaCl_50_bis | MgN_50_bis | ZnN_50_bis | AlS_50_bis | MgS_50_bis
Initial mass [mg] | 548.5 | 424.22 | 670.26 | 421.31 | 292.63 | 337.29 | 364 | 385.35 | 308.09 | 296.13 | 657.9 | 479.11 | 499.45 | 417.1 | 395.84 | 257.17 | 358.16
RH [%] | dm [%] | dm [%] | dm [%] | dm [%] | dm [%] | dm [%] | dm [%] | dm [%] | dm [%] | dm [%] | dm [%] | dm [%] | dm [%] | dm [%] | dm [%] | dm [%] | dm [%] | dm [%] | dm [%] | dm [%] | dm [%] | dm [%] | dm [%]
0 | 0 | 0 | 0 | 0 | 0 | 0 | 0 | 0 | 0 | 0 | 0 | 0 | 0 | 0 | 0 | 0 | 0
10 | 2.740201 | 2.526991 | 1.641154 | 3.123591 | 1.879507 | 1.268938 | 0.5741758 | 0.1738679 | 0.830926 | 0.9928072 | 0.8466332 | 3.176724 | 3.56392 | 1.90362 | 1.154507 | 0.3149668 | 0.9102077
20 | 4.973564 | 3.988497 | 4.271477 | 7.73777 | 3.564228 | 3.379881 | 1.263736 | 0.5086285 | 1.720277 | 1.779624 | 1.500228 | 8.052431 | 5.357894 | 3.629825 | 5.6058 | 0.8982385 | 1.742238
30 | 6.718323 | 5.336854 | 8.619043 | 13.02366 | 5.327547 | 5.099469 | 2.057692 | 0.8589594 | 2.707001 | 2.691386 | 1.995744 | 10.292 | 7.844629 | 6.003357 | 8.051233 | 1.547614 | 2.655238
40 | 8.025524 | 6.640422 | 12.65777 | 20.08497 | 6.691043 | 6.780515 | 2.706044 | 1.159984 | 3.554156 | 3.437679 | 2.375741 | 11.69043 | 10.40344 | 7.990889 | 10.47393 | 2.053117 | 3.420259
50 | 10.03099 | 9.016548 | 19.96688 | 31.37832 | 8.232239 | 8.956684 | 4.717033 | 1.793175 | 5.047226 | 4.416979 | 2.843897 | 14.19507 | 15.15467 | 10.20379 | 13.52314 | 3.491854 | 4.442149
60 | 12.97174 | 11.83348 | 32.34267 | 52.77349 | 10.0229 | 11.86516 | 5.769231 | 2.38225 | 6.799961 | 5.703576 | 3.76957 | 20.78646 | 32.76404 | 12.95133 | 17.67886 | 4.417312 | 5.972191
70 | 16.20784 | 15.60747 | 42.95199 | 67.47526 | 13.33424 | 16.77192 | 9.107143 | 3.430647 | 10.35736 | 7.672306 | 6.099711 | 25.21759 | 42.13835 | 17.48741 | 24.45938 | 9.227359 | 8.289591
80 | 20.75843 | 22.19603 | 59.10691 | 91.39588 | 20.01162 | 26.34528 | 14.70055 | 6.640716 | 17.32611 | 10.9175 | 18.98161 | 32.1158 | 56.92462 | 27.00072 | 36.8558 | 15.83388 | 12.2878
90 | 32.43573 | 37.59134 | 85.87563 | 131.3949 | 30.09944 | 46.2006 | 19.43132 | 9.705463 | 25.08358 | 17.87728 | 47.4145 | 48.61931 | 83.86826 | 44.00384 | 60.76445 | 18.82412 | 17.7323
Conversion factor mg to g | 0.001
Conversion factor % to fraction | 0.01
nome file | Initial_dataset_2_20C
T isotherm [°C] | 20

## Valori input_2_40
| S07 | S09 | S10 | S11 | S13 | S15 | S17 | S19 | S20 | S21 | S23 | S12 | S13 | S14 | S15 | S16 | S17 | S18 | S19 | S20 | S21 | S22 | S23
Sample name | SrB_2 | LiCl_2 | MgCl_2 | CaCl_2 | MgN_2 | ZnN_2 | AlS_2 | CuS_2 | KAlS_2 | MgS_2 | KC_2
Initial mass [mg] | 551.67 | 374.49 | 620.16 | 373.9 | 314.02 | 348.56 | 379.54 | 434.83 | 366.99 | 398.33 | 602.13
RH [%] | dm [%] | dm [%] | dm [%] | dm [%] | dm [%] | dm [%] | dm [%] | dm [%] | dm [%] | dm [%] | dm [%] | dm [%] | dm [%] | dm [%] | dm [%] | dm [%] | dm [%] | dm [%] | dm [%] | dm [%] | dm [%] | dm [%] | dm [%]
0 | 0 | 0 | 0 | 0 | 0 | 0 | 0 | 0 | 0 | 0 | 0
10 | 2.57219 | 2.411279 | 1.978522 | 2.709281 | 1.6241 | 1.161923 | 0.5295884 | 0.2460732 | 0.7602387 | 1.132227 | 0.9948018
20 | 4.624141 | 3.76245 | 4.948723 | 6.282428 | 3.44564 | 3.414046 | 1.317384 | 0.6370306 | 1.713943 | 2.063616 | 1.670736
30 | 6.195733 | 4.945392 | 7.7996 | 10.48409 | 4.971021 | 5.221483 | 1.92865 | 0.9107007 | 2.482356 | 2.76655 | 2.095893
40 | 7.758261 | 6.555582 | 11.42447 | 16.87082 | 6.314884 | 7.117856 | 2.574169 | 1.228066 | 3.348865 | 3.514674 | 2.384867
50 | 10.07486 | 8.59035 | 17.65996 | 28.46483 | 7.712885 | 9.344159 | 4.004848 | 1.729411 | 4.572332 | 4.365727 | 3.117267
60 | 12.74494 | 10.90283 | 28.97317 | 47.50735 | 9.493026 | 12.56312 | 5.546187 | 2.47683 | 6.632333 | 5.618457 | 4.856094
70 | 15.68691 | 13.57313 | 39.54141 | 62.69323 | 11.66805 | 17.36286 | 9.232228 | 3.674999 | 10.24824 | 7.3532 | 9.766994
80 | 20.95093 | 18.91372 | 55.29541 | 86.75582 | 16.47984 | 25.93241 | 14.91279 | 6.526689 | 17.12853 | 9.931464 | 47.46151
Conversion factor mg to g | 0.001
Conversion factor % to fraction | 0.01
nome file | Initial_dataset_2_40C
T isotherm [°C] | 40